## Planilha1
Característica | Alcalina | AEM | PEM | SOEC
Eletrólito | KOH/NaOH (5M) | Suporte polimérico DVB com 1M KOH/NaOH | Eletrólito polimérico sólido (PFSA) | Zircônia estabilizada com Ítria (YSZ)
Separador | Asbesto / Zirfon | Fumatech | Nafion® | Eletrólito sólido YSZ
Eletrodo/Catalisador (Lado do Hidrogênio) | Aço inoxidável perfurado revestido com Níquel | Níquel | Carbono com Platina | Ni/YSZ
Eletrodo/Catalisador (Lado do Oxigênio) | Aço inoxidável perfurado revestido com Níquel | Níquel ou ligas NiFeCo | Óxido de Irídio | Perovskitas (LSCF, LSM) (La,Sr,Co,Fe) (La,Sr,Mn)
Camada de Difusão de Gás (GDL) | Malha de Níquel | Espuma de Níquel / tecido de carbono | Malha de Titânio / tecido de carbono | Malha/espuma de Níquel
Placas Bipolares | Aço inoxidável / Aço inox revestido com Níquel | Aço inoxidável / Aço inox revestido com Níquel | Titânio revestido com Platina/Ouro ou Titânio | Aço inoxidável revestido com Cobalto
Densidade de corrente nominal | 0,2–0,8 A/cm2 | 0,2–2 A/cm2 | 1–2 A/cm2 | 0,3–1 A/cm2
Faixa de tensão (limites) | 1,4–3 V | 1,4–2,0 V | 1,4–2,5 V | 1,0–1,5 V
Temperatura de operação | 70–90∘C | 40–60∘C | 50–80∘C | 700–850∘C
Pressão da célula | < 30 bar | < 35 bar | < 70 bar | 1 bar
Pureza do H2​ | 99,5–99,9998% | 99,9–99,9999% | 99,9–99,9999% | 99.9%
Eficiência | 50%–78% | 57%–59% | 50%–83% | 89% (laboratório)
Vida útil (stack) | 60.000 h | >30.000 h | 50.000–80.000 h | 20.000 h
Estágio de desenvolvimento | Madura | P&D | Comercializada | P&D
Área do eletrodo | 10.000–30.000 cm2 | < 300 cm2 | 1.500 cm2 | 200 cm2
Custos de capital (stack) mín. 1 MW | 270 USD/kW | Desconhecido | 400 USD/kW | >2.000 USD/kW
Custos de capital (stack) mín. 10 MW | 500–1.000 USD/kW | Desconhecido | 700–1.400 USD/kW | Desconhecido

## Planilha2
Tecnologia de Eletrólise | Vantagens | Desvantagens
Eletrólise alcalina (AEC) | Tecnologia bem estabelecida | Densidades de corrente limitadas
Eletrólise alcalina (AEC) | Comercializada para aplicações industriais | Cruzamento (crossover) de gases
Eletrólise alcalina (AEC) | Eletrocatalisadores livres de metais nobres | Eletrólito líquido altamente concentrado (KOH 5M)
Eletrólise alcalina (AEC) | Custo relativamente baixo | -
Eletrólise alcalina (AEC) | Estabilidade de longo prazo | -
Eletrólise AEM (Membrana de Troca Aniônica) | Eletrocatalisadores livres de metais nobres | Estabilidade limitada
Eletrólise AEM (Membrana de Troca Aniônica) | Eletrólito líquido de baixa concentração (KOH 1M) | Em desenvolvimento
Eletrólise PEM (Membrana de Troca de Prótons) | Tecnologia comercializada | Custo dos componentes da célula
Eletrólise PEM (Membrana de Troca de Prótons) | Opera com maiores densidades de corrente | Eletrocatalisadores de metais nobres
Eletrólise PEM (Membrana de Troca de Prótons) | Alta pureza dos gases | Eletrólito ácido
Eletrólise PEM (Membrana de Troca de Prótons) | Design de sistema compacto | -
Eletrólise PEM (Membrana de Troca de Prótons) | Resposta rápida | -
Eletrólise de Óxido Sólido (SOEC) | Alta temperatura de operação | Estabilidade limitada
Eletrólise de Óxido Sólido (SOEC) | Alta eficiência | Em desenvolvimento

## Planilha4
Eletrólise | Tecnologia / Fabricante | País de Origem | Nome Genérico (Modelo) | Capacidade de H₂ (Nm³/h) | Pressão (bar) | Consumo de Energia (kWh/Nm³)
Alcalina | Nel | Noruega | A3880 | 2400–3880 | 200 | 3,8–4,4
Alcalina | Cummins | Canadá | HySTAT®-100–10 | 100 | 10 | 5,0–5,4
Alcalina | John Cockerill | Bélgica | DQ-500 | 500 | 30 | 4,0–4,3
Alcalina | McPhy | França | MeLyzer 800–30 | 800 | 30 | 4,5
Alcalina | Sunfire | Alemanha | HyLink Alkaline | 2230 | 30 | 4,7
Alcalina | Nuberg PERIC | China–Índia | ZDQ-600 | 600 | 20 | 4,6
Alcalina | TIANJIN | China | FDQ800 | 1000 | 5 | 4,4
Alcalina | GreenHydrogen | Dinamarca | HyProvide A-90 | 90 | 35 | 4,3
AEM | Enapter | Alemanha | AEM Multicore | 210 | 35 | 4,8
PEM | Nel | Noruega | M5000 | 5000 | 30 | 4,5
PEM | Cummins | Canadá | HyLYZER®-4.000-30 | 4000 | 30 | 4,3
PEM | Siemens | Alemanha | Silyzer 300 | 100–2000 | 35 | N/D
PEM | Proton Onsite | EUA | M400 | 417 | 30 | N/D
PEM | ITM Power | Reino Unido | HGASXMW | 110–1900 | 20 | N/D
PEM | Plug Power | EUA | GenFuel 5MW | 1000 | 40 | 5,2
PEM | Elogen | França | ELYTE 260 | 260 | 30 | 4,9
SOEC | Sunfire | Alemanha | HyLink SOEC | 750 | 40 | 3,6

## Planilha3
Tipo de Eletrolisador | Tempo de Resposta | Operação Mínima | Fonte Renovável Mais Adequada | Justificativa
PEM | Rápido (ms a s) [18] | 10-20% [18] | Solar Fotovoltaica e Eólica | Alta flexibilidade para lidar com a intermitência e variabilidade da geração [16].
AEL | Lento (min a h) [18] | 20-40% [18] | Hidrelétrica e Fontes com Suporte da Rede | Requer fornecimento de energia estável para evitar degradação por operação em carga parcial [14].
SOEC | Lento (min a h) [18] | 30-50% [18] | Geotérmica e Solar Térmica | Necessita de fontes estáveis que forneçam tanto eletricidade quanto calor para maximizar a eficiência [14].

## Planilha5
Tipo | Sigla | Eletrólito | Faixa de Temperatura | Aplicações Comuns
Membrana de Eletrólito Polimérico Trocadora de Prótons | PEMFC | Polímero Sólido (p. ex., Nafion) | Baixa (50°C a 100°C) | Automotiva, residencial, portátil.
Alcalina | AFC | Hidróxido de Potássio Líquido | Baixa (60°C a 90°C) | Espaço (transporte inicial).
Membrana de Eletrólito Polimérico Condutora de Ânions | AEMFC | Polímero sólido | Baixa (60°C a 80°C) | Ainda em desenvolvimento.
Óxido Sólido | SOFC | Cerâmica Sólida | Alta (600°C a 1000°C) | Geração estacionária, cogeração de calor e energia.
Carbonato Fundido | MCFC | Carbonato Fundido | Alta (600°C a 700°C) | Geração estacionária, cogeração de calor e energia.
Ácido Fosfórico | PAFC | Ácido Fosfórico Líquido | Média(150°C a 220°C) | Geração estacionária, dispersa.